## MODELO
PLANILLA DE DATOS GARANTIZADOS |  |  |  |  | ´FOTO
[5 empty] | CÓDIGOS |  | 1006335
BRAZO DE LUMINARIA DE 12'' |  |  |  |  | FECHA DE REVISION |  | 2019-09-17
AREA ESPECIALISTA: Division de Normativa & Normalizacion.
DESCRIPCION SAP: BRAZO LAMP/ACERO GALVANIZADO 12'
ÍTEM | DATOS | UNIDAD | PEDIDO | OFRECIDO |  | COMENTARIO
1 | Empresa proveedora | …. | (*)
2 | Fabricante | …. | (*)
3 | Marca | …. | (**)
4 | Modelo | …. | (*)
5 | País de origen | …. | (*)
6 | Tipo | …. | BRAZO DE LUMINARIA DE 12''
7 | Norma de fabricación y ensayos | …. | ASTM A - 307, A 123, A 36
8 | Características constructivas
8.1 | Material |  | Acero al carbono
8.2 | Protección anticorrosiva |  | Galvanizado en caliente
9 | Características dimensiónales. |  | *Cumplir con la ficha técnica*
9.1 | Espesor del tubo | mm | 3.5
9.2 | Diametro | mm | 42
9.3 | Tornillo de puesta a tierra con tuerca y arandelas | …. | Si
9.4 | Espesor de la base del brazo | mm | 6
10 | Recubrimiento de galvanizado | Micras | >75
11 | Embalaje |  | *Ver descripción*
11.1 | Norma de fabricación y ensayos | …. | ISO 780: 1983
12 | Certificación ISO 9000 o similar | …. | Si
(*) A indicar por el oferente.
(**) Timbrado en el material de alto o bajo relieve. |  |  |  |  | Fecha oferente:
………………………………………………………….
| Julio Cesar Ynfante |  |  |  | …………………………………….
| Encargado de Normativa & Normalizacion |  |  |  | Nombre y firma de oferente
COMENTARIOS:
1- Este material cumplirá con todas las indicaciones detalladas en la especificación técnica correspondiente. 2- En caso de haber una solicitud adicional por parte de La Distribuidora o que el Fabricante entienda deba entregar información adicional, para la correcta evaluación de la propuesta, se deberá hacer por escrito y ser anexado a esta planilla de Datos Garantizados.