## MODELO
PLANILLA DE DATOS GARANTIZADOS |  |  |  |  | ´FOTO
[5 empty] | CÓDIGO |  | 1012406
ARANDELA PRESIÓN 1/2" |  |  |  |  | FECHA DE REVISION |  | 2019-09-19
AREA ESPECIALISTA: División de Normativa & Normalización.
DESCRIPCION SAP: ARANDELA PRESION ACERO GALV P/TORN 1/2"
ÍTEM | DATOS | UNIDAD | PEDIDO | OFRECIDO |  | COMENTARIO
1 | Empresa proveedora | …. | (*)
2 | Fabricante | …. | (*)
3 | Modelo | …. | (*)
4 | País de origen | …. | (*)
5 | Tipo | …. | Arandela de presión
6 | Norma de fabricación y ensayos | …. | ASTM A - 307,ASTM A 153
7 | Características constructivas
7.1 | Material |  | Acero al carbono
7.2 | Protección anticorrosiva |  | Galvanizado en caliente
8 | Características dimensiónales. |  | *ver ficha técnica*
8.1 | Diámetro exterior | pulg(mm) | 7/8(22.23)
8.2 | Diámetro interior | pulg(mm) | 9/16 (14)
8.3 | Espesor | pulg(mm) | 0.14 (3.56)
9 | Resistencia mecánica | KN | (*)
10 | Recubrimiento de galvanizado | Micras | >53
11 | Certificación ISO 9000 o similar |  | Si
(*) A indicar por el oferente
Fecha oferente:
Julio Cesar Ynfante
| Encargado de Normativa & Normalización |  |  |  | Nombre y firma de oferente
1- Este material cumplirá con todas las indicaciones detalladas en la especificación técnica correspondiente. 2- En caso de haber una solicitud adicional por parte de La Distribuidora o que el Fabricante entienda deba entregar información adicional, para la correcta evaluación de la propuesta, se deberá hacer por escrito y ser anexado a esta planilla de Datos Garantizados.