## MODELO
PLANILLA DE DATOS GARANTIZADOS |  |  |  |  | ´FOTO
[5 empty] | CÓDIGOS |  | 1013920
CRUCETA DE ACERO GALVANIZADO DE 6' |  |  |  |  | FECHA DE VERIFICACION |  | 2019-09-17
AREA ESPECIALISTA: Division de Normativa & Normalizacion.
DESCRIPCION SAP: CRUCETA ACERO GALV 6' 3" X 3"
ITEM | DATOS | UNIDAD | PEDIDO | OFRECIDO |  | COMENTARIO
1 | Empresa proveedora | …. | (*)
2 | Fabricante | …. | (**)
3 | Marca | …. | (**)
4 | Modelo | …. | (*)
5 | Normas | …. | ASTM A 123-78
6 | Características constructivas
6.1 | Material | …. | Acero al carbono
6.2 | Protección anticorrosiva | …. | Galvanizado en caliente
7 | Características dimensionales |  | *cumplir con la ficha técnica*
7.1 | Longitud | mm(pies/pulg) | 1828.8 (6'-0'')
7.2 | Espesor | mm | 6
7.3 | Perfil | mm(pulg) | 76 x 76(3''x3''x¼")
8 | Resistencia mecánica | KN | (*)
9 | Recubrimiento de galvanizado | Micras | >100
10 | Certificación ISO 9000 o similar | Si/No | (*)
11 | Embalaje | …. | *Ver descripción*
(*) A indicar por el oferente
(**) Timbrado en el material en alto o bajo relieve |  |  |  |  | Fecha oferente:
………………………………………………………….
| Julio Cesar Ynfante |  |  |  | …………………………………….
| Encargado de Normativa & Normalizacion |  |  |  | Nombre y firma de oferente
COMENTARIOS:
1- Este material cumplirá con todas las indicaciones detalladas en la especificación técnica correspondiente.
2- En caso de haber una solicitud adicional por parte de La Distribuidora o que el Fabricante entienda deba entregar información adicional, para la correcta evaluación de la propuesta, se deberá hacer por escrito y ser anexado a esta planilla de Datos Garantizados.

## DESCRIPCION
PLANILLA DE DATOS GARANTIZADOS
IMAGEN DE REFERENCIA
NOMBRE: | CRUCETA DE ACERO | CÓDIGO: