## AE-12A
SUPERINTENDENCIA DE ELECTRICIDAD |  | NORMAS DE DISEÑO Y CONSTRUCCION PARA REDES ELECTRICAS DE DISTRIBUCION |  |  |  |  | NRD-AE-III-04-05-01
Fecha: Abril 2018
|  | PLANILLA DE DATOS TECNICOS GARANTIZADOS |  |  |  |  | Versión N°: 01
PDG BM
CABLE RETENIDA 5/16" | [5 empty] | Codigo | CV-01A
Norma
Edenorte
[6 empty] | Edeeste | 1000129
Edesur
ITEM | DATOS |  | UNIDAD | PEDIDO | OFRECIDO |  | COMENTARIO
1 | Proceso |  | …. | (*)
2 | Empresa proveedora |  | …. | (*)
3 | Fabricante |  | …. | (*)
4 | País de origen |  | …. | (*)
5 | Marca |  | …. | (*)
6 | Modelo |  | …. | (*)
7 | Norma |  | …. | ASTM
8 | Características Constructivas
8.1 | Densidad de Zn |  | g/m3 | 520
9 | Caracteristicas Dimencionales
9.1 | Diámetro total |  | mm | 7.94
9.2 | Diámetro de hilos |  | mm | 2.64
9.3 | Sección |  | mm2 | 38.3
9.4 | Cantidad de hilos |  | …. | 7
9.5 | Sentido cableado |  | …. | Izquierda
9.6 | Relacion cableado |  | …. | ≥ 16
10 | Características Mecánicas
10.1 | Carga de rotura |  | daN | 4 980
10.2 | Peso conductor |  | daN/m | 0.299
10.3 | Densidad a 20° |  | g/cm3 | 7.78
10.4 | Modulo elasticidad final |  | daN/mm2 | 18 130
10.5 | Coeficiente de dilatacion lineal |  | ºC -1 | 11.5x10-6
11 | Embalaje
11.1 | Longitud del cable en la bobina |  | m | 500
12 | Presentacion de muestra |  | …. | SI
13 | Garantia |  | Años | ≥ 1
(*) A indicar por el oferente.
Fecha de la oferta
|  | Nombre y firma del oferente |  |  |  | Sello
COMENTARIOS:
En caso de haber una solicitud adicional por parte de La Distribuidora o que el Fabricante entienda deba entregar información adicional, para la correcta evaluación de la propuesta, se deberá hacer por escrito y ser anexado a esta tabla de Datos Garantizados.