## CM-01B
PLANILLA DE DATOS GARANTIZADOS
REFERENCIAS
CONDUCTOR DESNUDO AAAC 1/0 AWG |  |  |  |  | Código SIE | CM-01B
[5 empty] | Código SAP | 1003030
[5 empty] | Elaborado | Normas Técnica
[5 empty] | Versión | 0.1
[5 empty] | Fecha de Creación | 2018-06-04
[5 empty] | Fecha Actualización | 2018-07-10
[5 empty] | Fecha de Verificación | 2018-07-10
ITEM | DATOS | UNIDAD | PEDIDO | OFRECIDO |  | COMENTARIO
1 | Empresa proveedora | …. | (*)
2 | Fabricante | …. | (*)
3 | Marca | …. | (*)
4 | Modelo | …. | (*)
5 | País de origen | …. | (*)
6 | Norma de fabricación y ensayos | …. | ASTM B 193, ASTM B 398, ASTM B 399
7 | Características Constructivas | ….
7.1 | Material | …. | Aleación Aluminio 6201
8 | Características Dimensionales | ….
8.1 | Calibre | AWG | 1/0
8.2 | Nombre Mundial | …. | Azuza
8.3 | Sección | mm2 | 62.5
8.4 | Nº de alambres | …. | 7
8.5 | Diámetro de alambres | mm | 3.37
9 | Características Mecánicas | ….
9.1 | Carga de rotura | daN / m | ≥ 1900
9.2 | Masa | Kg/ m | 0.171
10 | Características Eléctricas | ….
10.1 | Resistencia eléctrica máxima con C.C. 20ºC | Ω/ km | 0.536
10.2 | Resistencia eléctrica máxima con C.C. 75ºC | Ω/ km | 0.6388
10.3 | Intensidad máxima admisible | A | 256
11 | Empaque | ….
11.1 | Bobina | …. | Carrete de madera
11.2 | Longitud del cable en la bobina | m | 1500
11.3 | Sellado | …. | Madera, Papel estirable o plástico protector por cada bobina
12 | Datos en la bobina
12.1 | Medida total del cable | …. | Requerido
12.2 | Peso bruto y neto de la bobina. | …. | Requerido
12.3 | Marca, tipo y nombre del cable | …. | Requerido
12.4 | Número de pedido el cual sustenta la entrega de esa bobina. | …. | Requerido
12.5 | Sello de la empresa fabricante y firma. | …. | Requerido
12.6 | Código SAP del cable. | …. | Requerido
13 | Presentación de muestra | …. | Si
14 | Garantía | Años | 2
(*) A indicar por el oferente.
Fecha de Licitación:
……………………………………………………………………………….
Fecha de la oferta
| ………………………………………………………………………………. |  |  |  | ………………………………………….
| Nombre y firma del oferente |  |  |  |  | sello
COMENTARIOS:
En caso de haber una solicitud adicional por parte de La Distribuidora o que el Fabricante entienda deba entregar información adicional, para la correcta evaluación de la propuesta, se deberá hacer por escrito y ser anexado a esta tabla de Datos Garantizados.