## MODELO
PLANILLA DE DATOS GARANTIZADOS |  |  |  |  | ´FOTO
[5 empty] | CÓDIGO |  | 1006601
FLEJE PLANCHA ACERO 28'' |  |  |  |  | FECHA DE REVISION |  | 2019-09-17
AREA ESPECIALISTA: Division de Normativa & Normalizacion.
DESCRIPCION SAP: FLEJE GALV 1-1/4" X 1/4" X 28'ORIF 9/16"
ÍTEM | DATOS | UNIDAD | PEDIDO | OFRECIDO |  | COMENTARIO
1 | Empresa proveedora | …. | (*)
2 | Fabricante | …. | (*)
3 | Marca | …. | (**)
4 | Modelo | …. | (*)
5 | País de origen | …. | (*)
6 | Tipo | …. | FLEJE PLANCHA ACERO 28''
7 | Norma de fabricación y ensayos | …. | ASTM-A123
8 | Características constructivas
8.1 | Material |  | Acero carbón
8.2 | Protección anticorrosiva |  | Galvanizado en caliente
9 | Características Constructivas. |  | *ver ficha técnica*
9.1 | Plancha | mm(pulg) | 32x6( 1 1/4¨ x 1/4¨)
9.2 | Longitud | mm(pulg) | 710(28)
9.3 | Orificio (Pequeño) | mm(pulg) | 12(7/16)
9.4 | Orificio (Grande) | mm(pulg) | 14(9/16)
9.5 | Distancia entre orificios | mm(pulg) | 660(26)
10 | Resistencia mecánica | Lbs. | 2200
11 | Recubrimiento de galvanizado | Micras | >100
12 | Embalaje |  | *Ver descripción*
12.1 | Norma de fabricación y ensayos | …. | ISO 780: 1983
13 | Certificación ISO 9000 o similar |  | Si
(*) A indicar por el oferente
(**) Timbrado en el material de alto o bajo relieve. |  |  |  |  | Fecha oferente:
………………………………………………………….
| Julio Cesar Ynfante |  |  |  | …………………………………….
| Encargado de Normativa & Normalizacion |  |  |  | Nombre y firma de oferente
COMENTARIOS:
1- Este material cumplirá con todas las indicaciones detalladas en la especificación técnica correspondiente. 2- En caso de haber una solicitud adicional por parte de La Distribuidora o que el Fabricante entienda deba entregar información adicional, para la correcta evaluación de la propuesta, se deberá hacer por escrito y ser anexado a esta planilla de Datos Garantizados.