## MODELO
PLANILLA DE DATOS GARANTIZADOS |  |  |  |  | ´FOTO
[5 empty] | CÓDIGOS |  | 1006594
FIJADOR ANGULAR GUARDA P/TIRANTES 5/8 |  |  |  |  | FECHA DE REVISION |  | 2019-09-18
AREA ESPECIALISTA: División de Normativa & Normalización.
DESCRIPCION SAP: PLETINA FIJ ANG GUARDACAB P/TIRANTE 5/8
ÍTEM | DATOS | UNIDAD | PEDIDO | OFRECIDO |  | COMENTARIO
1 | Empresa proveedora | …. | (*)
2 | Fabricante | …. | (*)
3 | Marca | …. | (**)
4 | Modelo | …. | (*)
5 | País de origen | …. | (*)
6 | Presentación prueba de laboratorio | …. | Si
7 | Tipo | …. | Fijador Angular Guarda P/Tirantes 5/8
8 | Norma de fabricación y ensayos | …. | ASTM A 153–73
9 | Características constructivas
9.1 | Material | …. | Acero forjado
9.2 | Protección anticorrosiva | …. | Galvanizado en caliente
9.3 | Para tornillo | Pulg. | 5/8"
9.4 | Resistencia mecánica | KN | ≥55.6
9.5 | Recubrimiento de galvanizado | Micras | >100
10 | Características dimensiónales. | …. | *Ver Descripción.*
11 | Embalaje
11.1 | Peso neto por unidad | Kg | (*)
11.2 | Norma de fabricación y ensayos | …. | ISO 780:1983
11.3 | Presentacion de muestra | …. | Si
12 | Certificación ISO 9000 o similar | (Si/No) | (*)
(*) A indicar por el oferente (**) Timbrado en el material en alto o bajo relieve
Fecha oferente:
…………………………………………………………. Julio Cesar Ynfante Encargado de Normativa & Normalización |  |  | …………………………………………………………….. Nombre y firma de oferente
COMENTARIOS: 1- Este material cumplirá con todas las indicaciones detalladas en la especificación técnica correspondiente. 2- En caso de haber una solicitud adicional por parte de La Distribuidora o que el Fabricante entienda deba entregar información adicional, para la correcta evaluación de la propuesta, se deberá hacer por escrito y ser anexado a esta planilla de Datos Garantizados.