## MODELO
PLANILLA DE DATOS GARANTIZADOS |  |  |  |  | ´FOTO
[5 empty] | CÓDIGO |  | 1006937
SOPORTE HORQUILLA AISLADOR TIPO CARRETE |  |  |  |  | FECHA DE REVISION |  | 2019-09-17
AREA ESPECIALISTA: División de Normativa y Normalización
DESCRIPCION SAP: SOPORTE TIPO HORQILLA P/AISL T/CARRETE
ÍTEM | DATOS | UNIDAD | PEDIDO | OFRECIDO |  | COMENTARIO
1 | Empresa proveedora | …. | (*)
2 | Fabricante | …. | (*)
3 | Marca | …. | (**)
4 | Modelo | …. | (*)
5 | País de origen | …. | (*)
6 | Tipo | …. | SOPORTE HORQUILLA
7 | Norma de fabricación y ensayos | …. | ASTM A - 307,ASTM 153–73
8 | Características constructivas
8.1 | Material |  | Acero al carbono
8.2 | Protección anticorrosiva |  | Galvanizado en caliente
9 | Características dimensionales. |  | *Ver descripción*
9.1 | Altura mínima interior | pulg(mm) | 3 1/8" (79.38)
9.2 | Diámetro de pin | pulg(mm) | 5/8" (16)
9.3 | Diámetro orificio fijación poste | pulg(mm) | 11/16 (17.5)
9.4 | Espesor | mm | 5
10 | Resto de dimensiones |  | Cumplir ficha técnica
11 | Embalaje |  | *Ver descripción embalaje*
11.1 | Norma de fabricación y ensayos | …. | ISO 780:1983
12 | Resistencia mecánica | KN | (*)
13 | Recubrimiento de galvanizado | Micras | >85
14 | Certificación ISO 9000 o similar |  | (*)
(*) A indicar por el oferente
(**) Timbrado en el material de alto o bajo relieve. |  |  |  |  | Fecha oferente:
………………………………………………………….
| Julio Cesar Ynfante |  |  |  | …………………………………….
| Encargado de Normativa y Normalización |  |  |  | Nombre y firma de oferente
COMENTARIOS:
1- Este material cumplirá con todas las indicaciones detalladas en la especificación técnica correspondiente. 2- En caso de haber una solicitud adicional por parte de La Distribuidora o que el Fabricante entienda deba entregar información adicional, para la correcta evaluación de la propuesta, se deberá hacer por escrito y ser anexado a esta planilla de Datos Garantizados.